## まとめ
実大材
試験体 | 最大節径比 |  |  |  | 集中節径比 |  |  |  | 平均年輪幅 | 密度 | 含水率 | 動的ヤング率 | 静的ヤング率 | 静的ヤング率 | 静的ヤング率 | 静的ヤング率 | 比例限度応力 | 曲げ強さ | 圧縮ヤング率 | 比例限度応力 | 縦圧縮強さ
| φmax |  |  |  | φ15 |  |  |  | ARW | WD | MC | Efr | EL(1) | EL(4) | ES(5)or(6) | E(4) | σbp | MOR | Ec | σcp | CS
| % |  |  |  | % |  |  |  | mm | kg/m3 | % | GPa | GPa | GPa | GPa | GPa | MPa | MPa | GPa | MPa | MPa
| 1 | 2 | 3 | 4 | 1 | 2 | 3 | 4
1 | 19 | 33 | 0 | 9 | 43 | 33 | 0 | 9 | 3.4 | 360 | 8.7 | 8.52 | 7.53 | 7.24 | 9.18 | 7.62 | 34.2 | 46.6 | 9.28 | 26.2 | 32.6
2 | 31 | 18 | 20 | 13 | 56 | 18 | 20 | 16 | 5.8 | 320 | 9.34 | 6.05 | 5.38 | 5.43 | 5.8 | 5.39 | 19.1 | 21.5 | 5.93 | 16.9 | 24.8
3 | 31 | 36 | 0 | 21 | 31 | 36 | 0 | 21 | 6.2 | 342 | 9.68 | 6.61 | 5.51 | 5.31 | 7.04 | 5.57 | 32.1 | 39.3 | 7.17 | 19 | 28.2
4 | 32 | 0 | 0 | 11 | 32 | 0 | 0 | 11 | 5.7 | 291 | 8.97 | 5.13 | 4.88 | 4.62 | 5.51 | 4.93 | 27.1 | 29.2 | 4.87 | 22 | 26.6
5 | 35 | 12 | 6 | 21 | 48 | 0 | 0 | 0 | 6.4 | 288 | 8.98 | 5.24 | 4.62 | 4.54 | 4.83 | 4.64 | 30.9 | 30.9 | 5.37 | 19.7 | 25.5
6 | 54 | 47 | 76 | 0 | 54 | 47 | 76 | 0 | 4.2 | 300 | 9.11 | 5.47 | 5.03 | 4.99 | 4.82 | 5.04 | 18.5 | 24.3 | 5.71 | 20.7 | 26.8
備考 | [10 empty] | 12/14～12/21乾燥 | 縦振動試験 | 3点荷重曲げ試験、せん断撓みを含む | 4点荷重曲げ試験、せん断撓みを含む | 4点荷重曲げ試験、せん断撓みを含まない(30cm区間) | 4点荷重曲げ破壊試験 |  |  | 縦圧縮破壊試験
無欠点小試験体
[11 empty] | 試験体 | 縦圧縮 |  |  | 曲げ破壊
[12 empty] | 密度 | 含水率 | 縦圧縮強さ | 密度 | 含水率 | 平均年輪幅 | 動的ヤング率 | 静的ヤング率 | 比例限度応力 | 曲げ強さ
[12 empty] | WD | MC | CS | WD | MC | ARW | Efr | Eb = EL(1) | σbp | MOR
[12 empty] | kg/m3 | % | MPa | kg/m3 | % | mm | GPa | GPa | MPa | MPa
[11 empty] | 1 | 338 | 7.86 | 40.7 | 346.9 | 8.158508 | 4 | 8.79 | 7.25 | 42.7 | 62.8
[11 empty] | 2 | 281 | 8.2 | 31.3 | 278.5 | 8.708709 | 3.1 | 6.46 | 5.17 | 36.8 | 45.5
[11 empty] | 3 | 286 | 7.84 | 30.3 | 287.8 | 8.571429 | 5.7 | 5.84 | 6.62 | 37.7 | 57.3
[11 empty] | 4 | 286 | 8.48 | 33.3 | 291.8 | 8.730159 | 4 | 7.34 | 6.14 | 34.2 | 50.6
[11 empty] | 5 | 301 | 8.28 | 36.2 | 372.1 | 8.641975 | 3.3 | 10.76 | 10.55 | 51.3 | 77.3
[11 empty] | 6 | 236 | 7.8 | 26.4 | 273.2 | 8.527132 | 4.3 | 5.28 | 4.34 | 34.9 | 45.5
[11 empty] | 備考 |  | 1/7～1/11乾燥乾燥前は12/21測定 |  |  | 1/11～1/17乾燥 |  | 縦振動試験 | 3点荷重曲げ破壊試験

## 実大材
E5はせん断たわみ含まない。
荷重点の幅，荷重点間距離，材の厚み，が誤差の要因

## 曲げ強さ
引張側のほうが影響大きい
節径比大きいほうが強度指標のばらつき小さくなる。

## 無欠点小試験体
節の影響すくない。きれいな相関
密度よりさらに決定係数高い
ＣＳ：ＭＯＲ＝1:2ぐらい（教科書的には）

## 実大&無欠点
0 | 0
100 | 100
実大のほうが高いことが多い
→節，あては重い
5班Efr強すぎる？
むしろ実大が弱すぎる・・・内部欠陥の可能性（向欠点曲げヤング高いので）
だいたい1:1(なお5番)
MOR,CSとちがい実大と無欠点だいたい同じ
→なぜ？
破壊のほうが欠点の局在の影響大きい。欠点で壊れるため。
ヤング率は荷重-変位曲線の傾きから求められる
弾性限度内ではあまり変わらない
1.5倍ぐらい無欠点が大きい